## Sheet2
MTC شهادة فحص المواد
1--2026 | [10 empty] | CERTIFICATE NO. / رقم الشهادة
16 / 4 / 2026 | [10 empty] | DATE / التاريخ
This Certificate certifies that the Centrifugally Cast (Spun) Ductile Iron Pipes (suitable for socket & spigot push-on joint as detailed below) have been manufactured and tested by our factory in accordance with ISO 2531, and all test results were satisfactory. تشهد شركة جي سي بي أن مواسير الزهر المرن المصنوعة بالطرد المركزي قد تم تصنيعها واختبارها وفقاً للمواصفه ايزو 2531 وأن جميع نتائج الاختبارات كانت مُرضية .
AL Derah Contracting Company | [8 empty] | Customer Name / اسم العميل
Deraya /2026/3 | [8 empty] | Job Order No. / رقم أمر التوريد
USAID Non-Revenue Water Project Phase III Implementation of Water Loss Reduction Activities in the Jordan Valley Service Area/ FARA Package 3 Project. PROJECT 1: Construct and commission a new pump station and pipeline to increase water supply efficiency and reduce water losses for parts of the Southern Ghor at the downstream of Mujib diversion weir PROJECT 2: Construct a pipeline between Al-Hadetheh storage pond and the Mujib transmission pipeline TENDER NO. (FARA/4/2024) | [8 empty] | Project Name / اسم المشروع
MATERIAL DETAILS / بيانات المواد
Description / الوصف |  |  | DN (mm) |  | Class / الفئة |  | Length (m) الطول |  | QTY / الكمية |  | Batch# |  |  | Shift & DATE
Ductile Iron - Centrifugally Casted Socket Spigot Pipe DN600 Class C30 Length 6 Meters Zinc Aluminum Coating 400 gm/m² (Coated internal Sulphate resistant cement, External Epoxy). |  |  | 600 |  | C30 |  | 288 |  | 48 |  | 211022026
1-312022026
3-116022026
INSPECTION & TEST RESULTS / نتائج الفحص والاختبار
1. CHEMICAL ANALYSIS / التحليل الكيميائي
1 | Elements |  | Mg |  | CE | Mn | S | Cr | Cu | Si | C | Standard
| Standard Values |  | 0.030: 0.070 |  | 4.0: 4.6 | 0.15: 0.45 | Max. 0.015 | Max. 0.05 | Max. 0.08 | 1.8: 2.8 | 3.00: 4.20 | ASTM A536 LAB-DOC-8.1.1
2. Mechanical properties الخواص الميكانيكية
2 | Test |  | Elongation (%) |  |  |  | Tensile Strength (MPa ) |  |  |  |  | Hardnes (HB) | Standard
| Standard Values |  | Min. :10% |  |  |  | Min. : 420 (MPa ) |  |  |  |  | Max. 230 | ISO 2531
م | chemical analysis التحليل الكميائي | [9 empty] | Mechanical properties الخواص الميكانيكية
| heat no |  | C% | Si% | Mg% | Cu% | Cr% | S% | Mn% | CE% | Tensile strength(Mpa) | Elongtion % | Hardnes(HB) | Heat #= Ladle No.& Date
1 | 24/11/2/2026 |  | 3.35 | 2.42 | 0.04 | 0.04 | 0.04 | 0.015 | 0.18 | 4.156667 | 505.7 | 15.84 | 151
2 | 25/11/2/2026 | 25 | 3.48 | 2.58 | 0.039 | 0.041 | 0.041 | 0.011 | 0.19 | 4.34 | 516.5 | 17.8 | 151
3 | 26/11/2/2026 |  | 3.53 | 2.14 | 0.045 | 0.08 | 0.038 | 0.015 | 0.24 | 4.243333 | 541.2 | 11.7 | 151
4 | 27/11/2/2026 | 27 | 3.48 | 2.12 | 0.041 | 0.08 | 0.038 | 0.015 | 0.24 | 4.186667 | 514.5 | 12.28 | 151
5 | 38/11/2/2026 | 38 | 3.5 | 2.55 | 0.038 | 0.033 | 0.05 | 0.011 | 0.19 | 4.35 | 526.2 | 12.02 | 151
6 | 39/11/2/2026 | 39 | 3.47 | 2.53 | 0.046 | 0.034 | 0.05 | 0.011 | 0.19 | 4.313333 | 506.9 | 16.75 | 151
7 | 3/12/2/2026 | 3 | 3.57 | 2.48 | 0.039 | 0.03 | 0.044 | 0.006 | 0.18 | 4.396667 | 506.8 | 12.27 | 147
8 | 4/12/2/2026 | 4 | 3.55 | 2.19 | 0.049 | 0.026 | 0.05 | 0.008 | 0.18 | 4.28 | 519.3 | 11.97 | 147
9 | 5/12/2/2026 | 5 | 3.47 | 2.22 | 0.041 | 0.026 | 0.05 | 0.01 | 0.18 | 4.21 | 522.7 | 16.04 | 147
10 | 6/12/2/2026 | 6 | 3.58 | 2.19 | 0.046 | 0.034 | 0.039 | 0.014 | 0.18 | 4.31 | 511.2 | 18.62 | 147
11 | 11/12/2/2026 | 11 | 3.7 | 2.44 | 0.04 | 0.055 | 0.037 | 0.015 | 0.2 | 4.513333 | 503.8 | 20.81 | 147
12 | 12/12/2/2026 | 12 | 3.5 | 2.33 | 0.043 | 0.057 | 0.038 | 0.012 | 0.21 | 4.276667 | 526.5 | 15.29 | 147
13 | 18/12/2/2026 | 18 | 3.53 | 2.53 | 0.038 | 0.08 | 0.038 | 0.012 | 0.26 | 4.373333 | 527.4 | 14.28 | 147
14 | 19/12/2/2026 | 19 | 3.47 | 2.61 | 0.038 | 0.08 | 0.038 | 0.015 | 0.26 | 4.34 | 521.5 | 18.03 | 147
15 | 20/12/2/2026 | 20 | 3.58 | 2.36 | 0.037 | 0.029 | 0.04 | 0.015 | 0.2 | 4.366667 | 469 | 12.9 | 147
16 | 7/16/2/2026 | 7 | 3.4 | 2.31 | 0.047 | 0.019 | 0.039 | 0.015 | 0.17 | 4.17 | 478.7 | 18.61 | 153
17 | 8/16/2/2026 | 8 | 3.38 | 2.29 | 0.046 | 0.019 | 0.04 | 0.015 | 0.18 | 4.143333 | 510.9 | 11.57 | 153
18 | 9/16/2/2026 | 9 | 3.68 | 2.13 | 0.048 | 0.025 | 0.04 | 0.014 | 0.17 | 4.39 | 472.7 | 13.84 | 153
19 | 10/16/2/2026 | 10 | 3.77 | 2.25 | 0.068 | 0.023 | 0.038 | 0.014 | 0.17 | 4.52 | 471.6 | 16.24 | 153
20 | 11/16/2/2026 | 11 | 3.78 | 2.37 | 0.065 | 0.025 | 0.039 | 0.013 | 0.17 | 4.57 | 487.6 | 16.5 | 153
21 | 12/16/2/2026 | 12 | 3.44 | 2.22 | 0.044 | 0.018 | 0.038 | 0.015 | 0.17 | 4.18 | 492 | 14.62 | 153
22 | 14/16/2/2026 | 14 | 3.4 | 2 | 0.045 | 0.016 | 0.035 | 0.009 | 0.17 | 4.066667 | 504.9 | 14.5 | 153
23 | 15/16/2/2026 | 15 | 3.78 | 2.43 | 0.046 | 0.066 | 0.038 | 0.013 | 0.18 | 4.59 | 507.9 | 15.08 | 153
24 | 16/16/2/2026 | 16 | 3.62 | 2.38 | 0.044 | 0.069 | 0.038 | 0.015 | 0.18 | 4.413333 | 468.9 | 17.91 | 153
25 | 17/16/2/2026 | 17 | 3.61 | 2.27 | 0.042 | 0.069 | 0.038 | 0.014 | 0.18 | 4.366667 | 472.8 | 12.67 | 153
26 | 18/16/2/2026 | 18 | 3.65 | 2.27 | 0.039 | 0.066 | 0.037 | 0.015 | 0.18 | 4.406667 | 480 | 15.4 | 153
27 | 19/16/2/2026 | 19 | 3.66 | 2.6 | 0.035 | 0.018 | 0.034 | 0.02 | 0.19 | 4.526667 | 475.2 | 13.09 | 153
28 | 20/16/2/2026 | 20 | 3.67 | 2.56 | 0.032 | 0.016 | 0.033 | 0.016 | 0.19 | 4.523333 | 506 | 19.24 | 153
29 | 21/16/2/2026 | 21 | 3.63 | 2.67 | 0.046 | 0.017 | 0.034 | 0.015 | 0.19 | 4.52 | 492 | 19.95 | 153
30 | 26/16/2/2026 | 26 | 3.56 | 2.15 | 0.034 | 0.029 | 0.035 | 0.019 | 0.18 | 4.276667 | 489.2 | 15.07 | 153
We hereby certify that the above results comply with the requirements of ISO 2531 / EN 545 and the specified customer requirements. This certificate is issued in accordance with EN 10204 Type 3.1. نشهد بأن النتائج أعلاه تتوافق مع متطلبات الايزو 2531 ومتطلبات العميل المحددة.
Quality Control Manager / مدير مراقبة الجودة | [6 empty] | Quality Assurance Manager / مدير ضمان الجودة
Name: احمد رمضان Signature : _____________________ | [6 empty] | Name: علاء عبد الغنى Signature : _____________________